## Лист1
№ п/п | Метод | Наименование метода | Продолжительность испытаний в зависимости от типа АКП, ч |  | Норма-тивный доку-мент
|  |  | АКП С5-М (I) | АКП
С5-М (II)
1 | 2 | 3 | 8 | 9 | 10
1 | Н1 | Стойкость к постоянной конденсации влаги при 40 °С | 650 | 1300 | ISO 6270-1
2 | Н2 | Стойкость к периодической конденсации влаги и воздействию УФ при 40 °С | 950 | 1900 | ISO 16474-1 [2],
ISO 16474-3
[3]
3 | Н3 | Стойкость к воздействию соляного тумана при 35 °С | 1000 | 1900 | ГОСТ 9.401
(метод Б)
4 | Н4 | Стойкость к воздействию товарной нефти при 60 °С и нефтепродукта при 20 °С | 120 | 240 | ГОСТ 9.403
5 | Н5 | Стойкость к термостарению при 60 °С | 850 | 1650 | ISO 3248
6 | Н6 | Стойкость к перепаду температур от минус 60 °С до 60 °С | 45 циклов | 90 циклов | ГОСТ 27037